## CHNS-2025
Reg,nr, | Tellija | Proovi nimetus | Analüüsi algus | Analüüsi lõpp | C | H | N < 0,06 | Katsemeetod | S | Katsemeetod (EVS 664, KM 45/VKFL) | Mõõtühik | Teostaja | O calc |  |  | TSK | SEJ | Silpower
Reg,nr,005/25 | VKG Oil AS |  | 2025-01-07 | 2025-01-07 | 84,45 | 12,25 | <0,07 (0,06) | ASTM D5291 | 1,488 | KM 45/VKFL | massi % | D,Suštšik | #VALUE! |  |  | <0,10
Reg,nr,006/25 |  |  | 2025-01-09 | 2025-01-09 | 79,87 | 13,99 | 0,27 | EVS-EN ISO 21663 | <0,10 | EVS-EN ISO 21663 | massi % | D,Suštšik
Reg,nr,007/25 |  |  | 2025-01-09 | 2025-01-09 | 80,18 | 14,11 | 0,26 | EVS-EN ISO 21663 | <0,10 | EVS-EN ISO 21663 | massi % | D,Suštšik
Reg,nr,008/25 |  |  | 2025-01-09 | 2025-01-09 | 79,59 | 13,92 | 0,26 | EVS-EN ISO 21663 | <0,10 | EVS-EN ISO 21663 | massi % | D,Suštšik |  |  |  | EVS-EN ISO 21663
Reg,nr,009/25 |  |  | 2025-01-09 | 2025-01-09 | 80,17 | 14,13 | 0,36 | EVS-EN ISO 21663 | <0,10 | EVS-EN ISO 21663 | massi % | D,Suštšik |  |  |  | KM 45/VKFL
Reg,nr,010/25 |  |  | 2025-01-09 | 2025-01-09 | 80,13 | 14,15 | 0,35 | EVS-EN ISO 21663 | <0,10 | EVS-EN ISO 21663 | massi % | D,Suštšik
Reg,nr,011/25 |  |  | 2025-01-09 | 2025-01-09 | 80,25 | 14,13 | 0,35 | EVS-EN ISO 21663 | <0,10 | EVS-EN ISO 21663 | massi % | D,Suštšik
Reg,nr,800/24 |  |  | 2025-01-15 | 2025-01-15 | 44,81 | 3,96 | <0,07 | EVS-EN ISO 21663 | <0,10 | EVS-EN ISO 21663 | massi % | D,Suštšik
Reg,nr,017/25 |  |  | 2025-01-15 | 2025-01-15 |  |  |  |  | 1,65 | EVS-EN ISO 21663 | massi % | D,Suštšik |  |  |  | Vario Macro Cube
|  |  | 2025-01-15 | 2025-01-15 |  |  |  |  | 0,94 | EVS-EN ISO 21663 | massi % | D,Suštšik
|  |  | 2025-01-15 | 2025-01-15 |  |  |  |  | 1,59 | EVS-EN ISO 21663 | massi % | D,Suštšik
Reg,nr,023/25 |  |  | 2025-01-15 | 2025-01-15 | 64,05 | 0,43 | 0,37 | EVS-ISO 29541 | 0,41 | EVS 664 instr | massi % | D,Suštšik
Reg,nr,024/25 |  |  | 2025-01-15 | 2025-01-15 | 17,31 | 0,54 | 0,33 | EVS-ISO 29541 | 0,17 | EVS 664 instr | massi % | D,Suštšik
Reg,nr,025/25 |  |  | 2025-01-16 | 2025-01-16 | 83,84 | 14,09 | 0,22 | ASTM D5291 | <0,10 | KM 45/VKFL | massi % | D,Suštšik
Reg,nr,026/25 |  |  | 2025-01-16 | 2025-01-16 | 84,44 | 14,06 | 0,22 | ASTM D5291 | <0,10 | KM 45/VKFL | massi % | D,Suštšik
Reg,nr,027/25 |  |  | 2025-01-16 | 2025-01-16 | 84,75 | 14,07 | 0,19 | ASTM D5291 | <0,10 | KM 45/VKFL | massi % | D,Suštšik
Reg,nr,028/25 |  |  | 2025-01-16 | 2025-01-16 | 84,68 | 14,10 | 0,25 | ASTM D5291 | <0,10 | KM 45/VKFL | massi % | D,Suštšik
Reg,nr,029/25 |  |  | 2025-01-16 | 2025-01-16 | 84,69 | 14,08 | 0,29 | ASTM D5291 | <0,10 | KM 45/VKFL | massi % | D,Suštšik
Reg,nr,030/25 |  |  | 2025-01-16 | 2025-01-16 | 84,58 | 14,11 | 0,32 | ASTM D5291 | <0,10 | KM 45/VKFL | massi % | D,Suštšik
Reg,nr,731/24 |  |  | 2025-01-16 | 2025-01-16 | 68,31 | 6,73 | <0,07 | ASTM D5291 | <0,10 | KM 45/VKFL | massi % | D,Suštšik | 24.9
Reg.nr.732/24 |  |  | 2025-01-16 | 2025-01-16 | 68,90 | 6,64 | <0,07 | ASTM D5291 | <0,10 | KM 45/VKFL | massi % | D.Suštšik | 24.402
Reg.nr.733/24 |  |  | 2025-01-16 | 2025-01-16 | 84,40 | 13,86 | <0,07 | ASTM D5291 | 0,11 | KM 45/VKFL | massi % | D.Suštšik | 1.56
Reg.nr.038/25 |  |  | 2025-01-17 | 2025-01-17 | 55,54 | 4,35 | 20,19 | EVS-ISO 29541* |  |  | massi % | D.Suštšik | * Матрица не аккредитована
Reg.nr.042/25 |  |  | 2025-01-17 | 2025-01-17 | 55,44 | 4,34 | 21,76 | EVS-ISO 29541* |  |  | massi % | D.Suštšik | * Матрица не аккредитована
Reg.nr.046/25 |  |  | 2025-01-21 | 2025-01-21 | 84,63 | 12,38 | <0,07 (0,06) | ASTM D5291 | 1,60 | KM 45/VKFL | massi % | D.Suštšik | #VALUE! |  |  | <0.10
Reg.nr.047/25 |  |  | 2025-01-22 | 2025-01-22 | 82,66 | 3,18 | 0,15 | EVS-ISO 29541* | 0,41 | EVS 664 instr* | massi % | D.Suštšik | * без пересчета. Без аккредитации, на рабочее состояние
Reg.nr.048/25 |  |  | 2025-01-22 | 2025-01-22 | 89,61 | 2,41 | 0,21 | EVS-ISO 29541* | 0,42 | EVS 664 instr* | massi % | D.Suštšik | * без пересчета. Без аккредитации, на рабочее состояние
Reg.nr.047/25 |  |  | 2025-01-22 | 2025-01-22 | 108,33 | 0,99 | 0,20 | EVS-ISO 29541* | 0,50 | EVS 664 instr* | massi % | D.Suštšik | * с пересчетом. Без аккредитации на непонятное состояние
Reg.nr.048/25 |  |  | 2025-01-22 | 2025-01-22 | 96,35 | 1,74 | 0,22 | EVS-ISO 29541* | 0,45 | EVS 664 instr* | massi % | D.Suštšik | * с пересчетом. Без аккредитации на непонятное состояние
Reg.nr.047/25 |  |  | 2025-01-23 | 2025-01-23 | 94,04 | 1,81 | 0,32 | EVS-ISO 29541* | 0,46 | EVS 664 instr* | massi % | D.Suštšik | * из высугеного при 105 0С материала
Reg.nr.048/25 |  |  | 2025-01-23 | 2025-01-23 | 92,13 | 1,93 | 0,32 | EVS-ISO 29541* | 0,45 | EVS 664 instr* | massi % | D.Suštšik | * из высугеного при 105 0С материала
Reg.nr.054/25 |  |  | 2025-01-24 | 2025-01-24 | 57,15 | 4,05 | 15,71 | EVS-ISO 29541* |  |  | massi % | D.Suštšik | * Матрица не аккредитована
Reg.nr.056/25 |  |  | 2025-01-27 | 2025-01-27 | 32,68 | 3,45 | 0,09 | EVS-ISO 29541 | 2,14 | EVS 664 instr | massi % | D.Suštšik
Reg.nr.060/25 |  |  | 2025-01-27 | 2025-01-27 | 36,08 | 3,94 | 0,10 | EVS-ISO 29541 | 2,14 | EVS 664 instr | massi % | D.Suštšik
Reg.nr.057/25 |  |  | 2025-01-27 | 2025-01-27 | 8,87 |  |  | EVS-EN 15936 A |  |  | massi % | D.Suštšik
Reg.nr.061/25 |  |  | 2025-01-27 | 2025-01-27 | 2,09 |  |  | EVS-EN 15936 A |  |  | massi % | D.Suštšik
Reg.nr.058/25 |  |  | 2025-01-28 | 2025-01-28 | 82,92 | 9,70 | 0,16 | ASTM D5291 | 0,72 | KM 45/VKFL | massi % | D.Suštšik
Reg.nr.059/25 |  |  | 2025-01-28 | 2025-01-28 | 85,32 | 12,76 | <0,07 | ASTM D5291 | 0,74 | KM 45/VKFL | massi % | D.Suštšik
Reg.nr.077/25 |  |  | 2025-02-04 | 2025-02-04 | 84,07 | 11,96 | 0,08 | ASTM D5291 | 1,72 | KM 45/VKFL | massi % | D.Suštšik | 2.17 |  |  | <0.10
Reg.nr.075/25 |  |  | 2025-02-04 | 2025-02-04 | 58,65 | 9,07 | 0,25 | EVS-EN ISO 21663 | 0,11 | EVS-EN ISO 21663 | massi % | D.Suštšik
Reg.nr.123/25 |  |  | 2025-02-10 | 2025-02-10 | 82,94 | 9,67 | 0,16 | ASTM D5291 | 0,80 | KM 45/VKFL | massi % | D.Suštšik
Reg.nr.124/25 |  |  | 2025-02-10 | 2025-02-10 | 85,33 | 12,58 | <0,07 | ASTM D5291 | 0,80 | KM 45/VKFL | massi % | D.Suštšik
Reg.nr.110/25 |  |  | 2025-02-12 | 2025-02-12 | 81.87 | 7.531 | 0.403 | EVS-EN ISO 21663 | 1.669 | EVS-EN ISO 21663 | massi % | Julia
|  |  | 2025-02-12 | 2025-02-12 | 70.44 | 6.965 | 1.988 | EVS-EN ISO 21663 | 1.035 | EVS-EN ISO 21663 | massi % | Julia
|  |  | 2025-02-12 | 2025-02-12 | 81.129 | 7.496 | 0.5 | EVS-EN ISO 21663 | 1.63 | EVS-EN ISO 21663 | massi % | Julia
Reg.nr.111/25 |  |  | 2025-02-12 | 2025-02-12 | 82.07 | 7.647 | 0.448 | EVS-EN ISO 21663 | 1.705 | EVS-EN ISO 21663 | massi % | Julia
|  |  | 2025-02-12 | 2025-02-12 | 68.83 | 6.907 | 2.299 | EVS-EN ISO 21663 | 0.904 | EVS-EN ISO 21663 | massi % | Julia
|  |  | 2025-02-12 | 2025-02-12 | 81.208 | 7.599 | 0.568 | EVS-EN ISO 21663 | 1.653 | EVS-EN ISO 21663 | massi % | Julia |  |  |  | KM 45/VKFL
Reg.nr.121/25 |  |  | 2025-02-12 | 2025-02-12 | 33,38 | 3,62 | 0,09 | EVS-ISO 29541 | 2,08 | EVS 664 instr | massi % | D.Suštšik
Reg.nr.122/25 |  |  | 2025-02-12 | 2025-02-12 | 8,25 |  |  | EVS-EN 15936 A |  |  | massi % | D.Suštšik
Reg.nr.129/25 |  |  | 2025-02-13 | 2025-02-13 | 81,64 | 9,19 | 0,14 | ASTM D5291 | 0,69 | KM 45/VKFL | massi % | D.Suštšik
Reg.nr.130/25 |  |  | 2025-02-13 | 2025-02-13 | 81,29 | 9,14 | 0,14 | ASTM D5291 | 0,69 | KM 45/VKFL | massi % | D.Suštšik
Reg.nr.120/25 |  |  | 2025-02-13 | 2025-02-13 | 85,02 | 12,55 | 0,16 | ASTM D5291 | 0,18 | KM 45/VKFL | massi % | D.Suštšik | 2.09
Reg.nr.131/25 |  |  | 2025-02-13 | 2025-02-13 | 48,27 | 6,04 | 0,46 | EVS-EN ISO 16948 | <0,10 | EVS 664 instr | massi % | D.Suštšik
Reg.nr.161/25 |  |  | 2025-02-17 | 2025-02-17 | 84,10 | 12,18 | 0,07 | ASTM D5291 | 1,56 | KM 45/VKFL | massi % | D.Suštšik | 2.09 |  |  | <0.10
Reg.nr.169/25 |  |  | 2025-02-20 | 2025-02-20 | 81,53 | 9,83 | 0,13 | ASTM D5291 | 0,78 | KM 45/VKFL | massi % | D.Suštšik
Reg.nr.168/25 |  |  | 2025-02-20 | 2025-02-20 | 49,24 | 6,19 | 2,70 | EVS-EN ISO 21663 | <0,10 | EVS-EN ISO 21663 | massi % | D.Suštšik
Reg.nr.712/24 |  |  | 2025-02-25 | 2025-02-25 | 54,31 | 6,89 | 0,10 | EVS-EN ISO 21663 | 0,14 | EVS-EN ISO 21663 | massi % | D.Suštšik
Reg.nr.164/25 |  |  | 2025-02-25 | 2025-02-25 | 24,09 | 9,08 | <0,07 (0,04) | ASTM D5291 | <0,10 (0,061) | KM 45/VKFL | massi % | D.Suštšik
Reg.nr.165/25 |  |  | 2025-02-25 | 2025-02-25 | 85,11 | 3,35 | 0,26 | EVS-EN ISO 21663 | 0,17 | EVS-EN ISO 21663 | massi % | D.Suštšik
Reg.nr.193/25 |  |  | 2025-02-28 | 2025-02-28 | 84.89 | 12.078 | <0,07 | ASTM D5291 | 1.026 | KM 45/VKFL | massi % | D.Suštšik | 1.936
Reg.nr.195/25 |  |  | 2025-02-28 | 2025-02-28 | 84.61 | 11.794 | <0,07 | ASTM D5291 | 1.11 | KM 45/VKFL | massi % | D.Suštšik | 2.416
Reg.nr.194/25 |  |  | 2025-02-28 | 2025-02-28 | 81.28 | 8.356 | 0.201 | ASTM D5291 | 0.7 | KM 45/VKFL | massi % | D.Suštšik | 9.463
Reg.nr.196/25 |  |  | 2025-02-28 | 2025-02-28 | 81.61 | 8.702 | 0.202 | ASTM D5291 | 0.67 | KM 45/VKFL | massi % | D.Suštšik | 8.816
Reg.nr.197/25 |  |  | 2025-02-28 | 2025-02-28 |  |  |  |  | 0,14 | KM 45/VKFL* | massi % | D.Suštšik | * Матрица не аккредитована
Reg.nr.190/25 |  |  | 2025-03-03 | 2025-03-03 | 68,68 | 10,92 | 3,43 | EVS-ISO 29541* |  |  | massi % | D.Suštšik | * Матрица не аккредитована
Reg.nr.202/25 |  |  | 2025-03-04 | 2025-03-04 | 84,04 | 12,10 | 0,07 | ASTM D5291 | 1,50 | KM 45/VKFL | massi % | D.Suštšik | 2.29 |  |  | <0.10
Reg.nr.185/25 |  |  | 2025-03-04 | 2025-03-04 | 83.98 | 9.48 | 0.26 | ASTM D5291 | 0.91 | KM 45/VKFL | massi % | D.Suštšik | 5.37
Reg.nr.225/25 |  |  | 2025-03-04 | 2025-03-04 | 76.19 | 8.25 | 0.11 | ASTM D5291 | 0.3 | KM 45/VKFL | massi % | D.Suštšik | 15.15
Reg.nr.224/25 |  |  | 2025-03-04 | 2025-03-04 |  |  |  |  | 0,18 | KM 45/VKFL* | massi % | D.Suštšik | * Матрица не аккредитована
Reg.nr.223/25 |  |  | 2025-03-04 | 2025-03-04 |  |  |  |  | 0,99 | KM 45/VKFL* | massi % | D.Suštšik | * Матрица не аккредитована
Reg.nr.231/25 |  |  | 2025-03-10 | 2025-03-10 | 33,54 | 3,65 | 0,11 | EVS-ISO 29541 | 1,99 | EVS 664 instr | massi % | D.Suštšik
Reg.nr.232/25 |  |  | 2025-03-10 | 2025-03-10 | 6,57 |  |  | EVS-EN 15936 A |  |  | massi % | D.Suštšik
Reg.nr.123/25 |  |  | 2025-03-10 | 2025-03-10 | 83,91 | 9,91 | 0,17 | ASTM D5291 | 0,85 | KM 45/VKFL | massi % | D.Suštšik
Reg.nr.124/25 |  |  | 2025-03-10 | 2025-03-10 | 85,06 | 12,58 | <0,07 | ASTM D5291 | 0,91 | KM 45/VKFL | massi % | D.Suštšik
Reg.nr.643/24 |  |  | 2025-03-10 | 2025-03-10 | 84,98 | 12,39 | 0,07 | ASTM D5291 | 1,06 | KM 45/VKFL | massi % | D.Suštšik | 1.5
Reg.nr.252/25 |  |  | 2025-03-14 | 2025-03-14 | 76,90 |  |  | EVS-EN ISO 16948 |  |  | massi % | D.Suštšik
Reg.nr.256/25 |  |  | 2025-03-14 | 2025-03-14 | 80,41 | 8,68 | 3,30 | EVS-ISO 29541* |  |  | massi % | D.Suštšik
Reg.nr.257/25 |  |  | 2025-03-14 | 2025-03-14 | 80,41 | 8,71 | 3,30 | EVS-ISO 29541* |  |  | massi % | D.Suštšik
Reg.nr.258/25 |  |  | 2025-03-14 | 2025-03-14 | 80,49 | 8,73 | 3,29 | EVS-ISO 29541* |  |  | massi % | D.Suštšik
Reg.nr.259/25 |  |  | 2025-03-14 | 2025-03-14 | 80,66 | 8,79 | 3,30 | EVS-ISO 29541* |  |  | massi % | D.Suštšik
Reg.nr.235/25 |  |  | 2025-03-17 | 2025-03-17 | 34,77 | 8,98 | <0,07 | EVS-EN ISO 21663 | 0,12 | EVS-EN ISO 21663 | massi % | D.Suštšik
Reg.nr.267/25 |  |  | 2025-03-17 | 2025-03-17 |  |  |  |  | 1,18 | KM 45/VKFL* | massi % | D.Suštšik | * Матрица не аккредитована
Reg.nr.268/25 |  |  | 2025-03-17 | 2025-03-17 |  |  |  |  | 0,13 | KM 45/VKFL* | massi % | D.Suštšik | * Матрица не аккредитована
Reg.nr.269/25 |  |  | 2025-03-17 | 2025-03-17 |  |  |  |  | 0,42 | KM 45/VKFL* | massi % | D.Suštšik | * Матрица не аккредитована
Reg.nr.271/25 |  |  | 2025-03-17 | 2025-03-17 | 84,05 | 12,27 | <0,07 | ASTM D5291 | 1,82 | KM 45/VKFL | massi % | D.Suštšik | #VALUE! |  |  | <0.10
Reg.nr.278/25 |  |  | 2025-03-21 | 2025-03-21 | 85,16 | 12,06 | <0,07 | ASTM D5291 | 1,00 | KM 45/VKFL | massi % | D.Suštšik | 1.74
Reg.nr.279/25 |  |  | 2025-03-21 | 2025-03-21 | 81,20 | 8,50 | 0,20 | ASTM D5291 | 0,70 | KM 45/VKFL | massi % | D.Suštšik | 9.4
Reg.nr.280/25 |  |  | 2025-03-21 | 2025-03-21 | 85,50 | 14,45 | <0,07 | ASTM D5291 | <0,10 | KM 45/VKFL | massi % | D.Suštšik | 0.05
Reg.nr.281/25 |  |  | 2025-03-21 | 2025-03-21 | 85,57 | 14,37 | <0,07 | ASTM D5291 | <0,10 | KM 45/VKFL | massi % | D.Suštšik | 0.06
Reg.nr.282/25 |  |  | 2025-03-21 | 2025-03-21 | 85,55 | 14,14 | <0,07 | ASTM D5291 | <0,10 | KM 45/VKFL | massi % | D.Suštšik | 0.31
Reg.nr.283/25 |  |  | 2025-03-21 | 2025-03-21 | 85,51 | 14,03 | <0,07 | ASTM D5291 | <0,10 | KM 45/VKFL | massi % | D.Suštšik | 0.46
Reg.nr.273/25 |  |  | 2025-03-21 | 2025-03-21 | 84,60 | 15,27 | <0,07 | EVS-EN ISO 21663 | <0,10 | EVS-EN ISO 21663 | massi % | D.Suštšik
Reg.nr.274/25 |  |  | 2025-03-21 | 2025-03-21 | 84,52 | 15,24 | <0,07 | EVS-EN ISO 21663 | <0,10 | EVS-EN ISO 21663 | massi % | D.Suštšik
Reg.nr.275/25 |  |  | 2025-03-21 | 2025-03-21 | 81,44 | 14,45 | 0,10 | EVS-EN ISO 21663 | <0,10 | EVS-EN ISO 21663 | massi % | D.Suštšik
Reg.nr.276/25 |  |  | 2025-03-21 | 2025-03-21 | 79,90 | 14,07 | 0.09 | EVS-EN ISO 21663 | <0,10 | EVS-EN ISO 21663 | massi % | D.Suštšik
Reg.nr.284/25 |  |  | 2025-03-21 | 2025-03-21 |  |  |  |  | 1,57 | EVS-EN ISO 21663 | massi % | D.Suštšik
|  |  | 2025-03-21 | 2025-03-21 |  |  |  |  | 0,68 | EVS-EN ISO 21663 | massi % | D.Suštšik
|  |  | 2025-03-21 | 2025-03-21 |  |  |  |  | 1,46 | EVS-EN ISO 21663 | massi % | D.Suštšik
Reg.nr.301/25 |  |  | 2025-03-28 | 2025-03-28 | 78,03 | 10,22 | <0,07 | ASTM D5291 | 0,92 | KM 45/VKFL | massi % | D.Suštšik | 10.8
Reg.nr.302/25 |  |  | 2025-03-28 | 2025-03-28 | 77,88 | 7,57 | 0,17 | ASTM D5291 | 0,71 | KM 45/VKFL | massi % | D.Suštšik | 13.67
Reg.nr.303/25 |  |  | 2025-03-28 | 2025-03-28 | 15,11 |  |  | ASTM D5291* |  |  | massi % | D.Suštšik
Reg.nr.304/25 |  |  | 2025-03-28 | 2025-03-28 | 25,04 |  |  | ASTM D5291* |  |  | massi % | D.Suštšik
Reg.nr.323/25 |  |  | 2025-04-02 | 2025-04-02 | 83,15 | 11,647 | <0,07 | ASTM D5291 | 1,01 | KM 45/VKFL | massi % | D.Suštšik | 4,16
Reg.nr.324/25 |  |  | 2025-04-02 | 2025-04-02 | 80,25 | 8,07 | 0,202 | ASTM D5291 | 0,81 | KM 45/VKFL | massi % | D.Suštšik | 10,67 |  | Ht=HH2O+Hh+Ho
Reg.nr.325/25 |  |  | 2025-04-02 | 2025-04-02 | 15,56 |  |  | ASTM D5291* |  |  | massi % | D.Suštšik | * Матрица не аккредитована
Reg.nr.311/25 |  |  | 2025-04-04 | 2025-04-04 | 84,22 | 15,43 | <0,07 | EVS-EN ISO 21663 | <0,10 | EVS-EN ISO 21663 | massi % | D.Suštšik
Reg.nr.312/25 |  |  | 2025-04-04 | 2025-04-04 | 84,41 | 15,56 | <0,07 | EVS-EN ISO 21663 | <0,10 | EVS-EN ISO 21663 | massi % | D.Suštšik
Reg.nr.313/25 |  |  | 2025-04-04 | 2025-04-04 | 69,08 | 12,09 | <0,07 | EVS-EN ISO 21663 | <0,10 | EVS-EN ISO 21663 | massi % | D.Suštšik
Reg.nr.314/25 |  |  | 2025-04-04 | 2025-04-04 | 69,06 | 12,10 | <0,07 | EVS-EN ISO 21663 | <0,10 | EVS-EN ISO 21663 | massi % | D.Suštšik
Reg.nr.316/25 |  |  | 2025-04-04 | 2025-04-04 | 83,37 | 14,26 | 0,13 | EVS-EN ISO 21663 | <0,10 | EVS-EN ISO 21663 | massi % | D.Suštšik
Reg.nr.328/25 |  |  | 2025-04-04 | 2025-04-04 | 70,92 | 0,84 | 0,46 | EVS-ISO 29541 | 2,43 | EVS 664 instr | massi % | D.Suštšik
Reg.nr.329/25 |  |  | 2025-04-04 | 2025-04-04 | 74,92 | 0,83 | 0,52 | EVS-ISO 29541 | 2,10 | EVS 664 instr | massi % | D.Suštšik
Reg.nr.330/25 |  |  | 2025-04-04 | 2025-04-04 | 79,04 | 2,33 | 1,04 | EVS-ISO 29541 | 0,13 | EVS 664 instr | massi % | D.Suštšik
Reg.nr.331/25 |  |  | 2025-04-04 | 2025-04-04 | 71,15 | 2,06 | 2,91 | EVS-ISO 29541 | 0,16 | EVS 664 instr | massi % | D.Suštšik
Reg.nr.332/25 |  |  | 2025-04-04 | 2025-04-04 | 17,33 | 0,40 | 0,49 | EVS-ISO 29541 | 0,18 | EVS 664 instr | massi % | D.Suštšik
Reg.nr.333/25 |  |  | 2025-04-04 | 2025-04-04 | 46,45 | 1,46 | 0,73 | EVS-ISO 29541 | 0,33 | EVS 664 instr | massi % | D.Suštšik
Reg.nr.334/25 |  |  | 2025-04-04 | 2025-04-04 | 87,03 | 2,56 | 0,46 | EVS-ISO 29541 | 0,20 | EVS 664 instr | massi % | D.Suštšik
Reg.nr.335/25 |  |  | 2025-04-04 | 2025-04-04 | 7,67 | 0,35 | 0,16 | EVS-ISO 29541 | 0,74 | EVS 664 instr | massi % | D.Suštšik
Reg.nr.336/25 |  |  | 2025-04-04 | 2025-04-04 | 72,15 | 2,29 | 3,22 | EVS-ISO 29541 | 0,49 | EVS 664 instr | massi % | D.Suštšik
Reg.nr.337/25 |  |  | 2025-04-04 | 2025-04-04 | 90,76 | 0,48 | 0,50 | EVS-ISO 29541 | 0,12 | EVS 664 instr | massi % | D.Suštšik
Reg.nr.338/25 |  |  | 2025-04-04 | 2025-04-04 | 86,99 | 0,71 | 0,63 | EVS-ISO 29541 | <0,10 | EVS 664 instr | massi % | D.Suštšik
Reg.nr.339/25 |  |  | 2025-04-04 | 2025-04-04 | 90,59 | 0,41 | 0,67 | EVS-ISO 29541 | <0,10 | EVS 664 instr | massi % | D.Suštšik
Reg.nr.340/25 |  |  | 2025-04-04 | 2025-04-04 | 89,86 | 0,26 | 0,48 | EVS-ISO 29541 | <0,10 | EVS 664 instr | massi % | D.Suštšik
Reg.nr.350/25 |  |  | 2025-04-04 | 2025-04-04 | 85,58 | 2,73 | 0,46 | EVS-ISO 29541 | 0,15 | EVS 664 instr | massi % | D.Suštšik
Reg.nr.351/25 |  |  | 2025-04-04 | 2025-04-04 | 73,56 | 2,41 | 3,38 | EVS-ISO 29541 | <0,10 | EVS 664 instr | massi % | D.Suštšik
Reg.nr.236/25 |  |  | 2025-04-04 | 2025-04-04 | 78,56 | 4,26 | 0,24 | EVS-ISO 29541 | 0,14 | EVS 664 instr | massi % | D.Suštšik
Reg.nr.363/25 |  |  | 2025-04-07 | 2025-04-07 | 83,40 | 12,12 | 0,07 | ASTM D5291 | 2,31 | KM 45/VKFL | massi % | D.Suštšik
Reg.nr.380/25 |  |  | 2025-04-07 | 2025-04-07 | 80,84 | 9,10 | 0,13 | ASTM D5291 | 0,75 | KM 45/VKFL | massi % | D.Suštšik
Reg.nr.381/25 |  |  | 2025-04-07 | 2025-04-07 | 80,72 | 9,03 | 0,13 | ASTM D5291 | 0,72 | KM 45/VKFL | massi % | D.Suštšik
Reg.nr.341/25 |  |  | 2025-04-07 | 2025-04-07 | 85,22 | 14,16 | <0,07 | ASTM D5291 | <0,10 | KM 45/VKFL | massi % | D.Suštšik
Reg.nr.342/25 |  |  | 2025-04-07 | 2025-04-07 | 85,12 | 14,07 | <0,07 | ASTM D5291 | <0,10 | KM 45/VKFL | massi % | D.Suštšik
Reg.nr.343/25 |  |  | 2025-04-07 | 2025-04-07 | 82,77 | 13,41 | <0,07 | ASTM D5291 | <0,10 | KM 45/VKFL | massi % | D.Suštšik
Reg.nr.344/25 |  |  | 2025-04-07 | 2025-04-07 | 82,91 | 13,58 | <0,07 | ASTM D5291 | <0,10 | KM 45/VKFL | massi % | D.Suštšik
Reg.nr.360/25 |  |  | 2025-04-07 | 2025-04-07 | 86,81 | 11,96 | <0,07 | ASTM D5291 | <0,10 | KM 45/VKFL | massi % | D.Suštšik
Reg.nr.382/25 |  |  | 2025-04-09 | 2025-04-09 | 47,89 | 6,24 | 0,37 | EVS-EN ISO 16948 | <0,10 | EVS 664 instr | massi % | D.Suštšik
Reg.nr.386/25 |  |  | 2025-04-10 | 2025-04-10 | 10,47 | 10,38 | <0,07 | ASTM D5291* | <0,10 | KM 45/VKFL* | massi % | D.Suštšik |  | * Матрица не аккредитована
Reg.nr.387/25 |  |  | 2025-04-10 | 2025-04-10 | 61,74 | 6,18 | 0,11 | ASTM D5291 | <0,10 | KM 45/VKFL | massi % | D.Suštšik | 31,87
Reg.nr.399/25 |  |  | 2025-04-14 | 2025-04-14 | 10,63 | 10,35 | <0,07 | ASTM D5291* | <0,10 | KM 45/VKFL* | massi % | D.Suštšik |  | * Матрица не аккредитована
Reg.nr.400/25 |  |  | 2025-04-14 | 2025-04-14 | 60,91 | 6,12 | 0,09 | ASTM D5291 | <0,10 | KM 45/VKFL | massi % | D.Suštšik | 32,88
Reg.nr.401/25 |  |  | 2025-04-14 | 2025-04-14 | 8,88 | 10,87 | <0,07 | ASTM D5291* | <0,10 | KM 45/VKFL* | massi % | D.Suštšik |  | * Матрица не аккредитована
Reg.nr.402/25 |  |  | 2025-04-14 | 2025-04-14 | 59,85 | 5,80 | 0.14 | ASTM D5291 | <0,10 | KM 45/VKFL | massi % | D.Suštšik | 34,11
Reg.nr.406/25 |  |  | 2025-04-16 | 2025-04-16 | 6,44 | 10,88 | <0,07 | ASTM D5291* | <0,10 | KM 45/VKFL* | massi % | D.Suštšik |  | * Матрица не аккредитована
Reg.nr.407/25 |  |  | 2025-04-16 | 2025-04-16 | 82,43 | 10,47 | <0,07 | ASTM D5291 | 1,12 | KM 45/VKFL | massi % | D.Suštšik | 5.91
Reg.nr.412/25 |  |  | 2025-04-21 | 2025-04-21 | 33,26 | 3,46 | 0,14 | EVS-ISO 29541 | 2,38 | EVS 664 instr | massi % | D.Suštšik
Reg.nr.413/25 |  |  | 2025-04-21 | 2025-04-21 | 11,63 |  |  | EVS-EN 15936 A |  |  | massi % | D.Suštšik
Reg.nr.409/25 |  |  | 2025-04-21 | 2025-04-21 | 50,10 | 5,26 | 2,90 | EVS-EN ISO 16948 | 0,23 | EVS 664 instr | massi % | D.Suštšik
Reg.nr.410/25 |  |  | 2025-04-21 | 2025-04-21 | 48,32 | 6,24 | 5,09 | EVS-EN ISO 21663 | <0,10 | EVS-EN ISO 21663 | massi % | D.Suštšik
Reg.nr.425/25 |  |  | 2025-04-21 | 2025-04-21 | 60,96 | 9,71 | 0,39 | EVS-EN ISO 21663 | <0,10 | EVS-EN ISO 21663 | massi % | D.Suštšik
Reg.nr.426/25 |  |  | 2025-04-24 | 2025-04-24 | 83,30 | 11,53 | 0,15 | ASTM D5291 |  |  | massi % | D.Suštšik
Reg.nr.414/25 |  |  | 2025-04-24 | 2025-04-24 | 81,14 | 8,99 | 0,20 | ASTM D5291 |  |  | massi % | D.Suštšik
Reg.nr.415/25 |  |  | 2025-04-24 | 2025-04-24 | 85,13 | 12.56 | <0,07 | ASTM D5291 |  |  | massi % | D.Suštšik
Reg.nr.411/25 |  |  | 2025-04-24 | 2025-04-24 | 81,15 | 9,81 | 0,15 | ASTM D5291 |  |  | massi % | D.Suštšik
Reg.nr.437/25 |  |  | 2025-04-24 | 2025-04-24 | 80,10 | 7,62 | 0,27 | ASTM D5291 |  |  | massi % | D.Suštšik | 11.36
Reg.nr.436/25 |  |  | 2025-04-25 | 2025-04-25 | 85,01 | 11,54 | 0,24 | ASTM D5291 |  |  | massi % | D.Suštšik | 2.37
Reg.nr.437/25 |  |  | 2025-04-25 | 2025-04-25 | 81,62 | 8,64 | 0,52 | ASTM D5291 |  |  | massi % | D.Suštšik | 8.44
Reg.nr.448/25 |  |  | 2025-04-28 | 2025-04-28 | 56,11 | 5,23 | 11,48 | EVS-ISO 29541* |  |  | massi % | D.Suštšik
Reg.nr.449/25 |  |  | 2025-04-28 | 2025-04-28 | 56,06 | 5,19 | 11,44 | EVS-ISO 29541* |  |  | massi % | D.Suštšik
Reg.nr.450/25 |  |  | 2025-04-28 | 2025-04-28 | 56,03 | 5,22 | 11,42 | EVS-ISO 29541* |  |  | massi % | D.Suštšik
Reg.nr.464/25 |  |  | 2025-04-30 | 2025-04-30 | 3,71 | 11,12 | <0,07 | ASTM D5291 | <0,10 | KM 45/VKFL | massi % | D.Suštšik
Reg.nr.465/25 |  |  | 2025-04-30 | 2025-04-30 | 84,48 | 10,99 | <0,07 | ASTM D5291* | 1,12 | KM 45/VKFL* | massi % | D.Suštšik | 3.34
Reg.nr.466/25 |  |  | 2025-04-30 | 2025-04-30 | 80,46 | 7,70 | 0,26 | ASTM D5291 | 0,86 | KM 45/VKFL | massi % | D.Suštšik | 10.72
Reg.nr.427/25 |  |  | 2025-04-30 | 2025-04-30 | 32,34 | 3,57 | 0,11 | EVS-ISO 29541 | 1,84 | EVS 664 instr | massi % | D.Suštšik
Reg.nr.428/25 |  |  | 2025-04-30 | 2025-04-30 | 28,02 | 2,86 | 0,11 | EVS-ISO 29541 | 1,61 | EVS 664 instr | massi % | D.Suštšik
Reg.nr.459/25 |  |  | 2025-04-30 | 2025-04-30 | 27,12 | 2,71 | 0,09 | EVS-ISO 29541 | 1,45 | EVS 664 instr | massi % | D.Suštšik
Reg.nr.429/25 |  |  | 2025-04-30 | 2025-04-30 | 12,12 | 0,37 | <0,07 | EVS-ISO 29541 | 0,62 | EVS 664 instr | massi % | D.Suštšik
Reg.nr.430/25 |  |  | 2025-04-30 | 2025-04-30 | 13,41 | 0,46 | <0,07 | EVS-ISO 29541 | 0,48 | EVS 664 instr | massi % | D.Suštšik
Reg.nr.431/25 |  |  | 2025-04-30 | 2025-04-30 | 12,64 | 0,39 | <0,07 | EVS-ISO 29541 | 0,43 | EVS 664 instr | massi % | D.Suštšik
Reg.nr.482/25 |  |  | 2025-05-05 | 2025-05-05 | 7,06 | 10,98 | <0,07 | ASTM D5291* | <0,10 | KM 45/VKFL* | massi % | D.Suštšik |  | * Матрица не аккредитована
Reg.nr.483/25 |  |  | 2025-05-05 | 2025-05-05 | 83,95 | 11,09 | <0,07 | ASTM D5291 | 1,05 | KM 45/VKFL | massi % | D.Suštšik | 3.84
Reg.nr.484/25 |  |  | 2025-05-05 | 2025-05-05 | 80,60 | 7,69 | 0,26 | ASTM D5291 | 0,88 | KM 45/VKFL | massi % | D.Suštšik | 10.57
Reg.nr.487/25 |  |  | 2025-05-05 | 2025-05-05 | 84,20 | 11,52 | 0,09 | ASTM D5291 | 1,48 | KM 45/VKFL | massi % | D.Suštšik
Reg.nr.490/25 |  |  | 2025-05-07 | 2025-05-07 | 89,01 | 2,04 | 3,41 | EVS-ISO 29541* | <0,10 | EVS 664 instr* | massi % | D.Suštšik |  | * Матрица не аккредитована
Reg.nr.491/25 |  |  | 2025-05-07 | 2025-05-07 | 86,85 | 2,70 | 0,33 | EVS-ISO 29541* | <0,10 | EVS 664 instr* | massi % | D.Suštšik |  | * Матрица не аккредитована
Reg.nr.492/25 |  |  | 2025-05-07 | 2025-05-07 | 84,46 | 2,64 | 0,48 | EVS-ISO 29541* | <0,10 | EVS 664 instr* | massi % | D.Suštšik |  | * Матрица не аккредитована
Reg.nr.306/25 |  |  | 2025-05-07 | 2025-05-07 | 45,10 | 5,90 | 2,55 | EVS-ISO 29541 | 0,34 | EVS 664 instr | massi % | D.Suštšik |  | * Матрица не аккредитована
Reg.nr.362/25 |  |  | 2025-05-07 | 2025-05-07 | 62,01 | 3,81 | 3,14 | EVS-ISO 29541* | 0,39 | EVS 664 instr* | massi % | D.Suštšik
Reg.nr.285/25 |  |  | 2025-05-07 | 2025-05-07 | 48,79 | 6,63 | 0,11 | EVS-ISO 29541 | <0,10 | EVS 664 instr | massi % | D.Suštšik |  | * Матрица не аккредитована
Reg.nr.495/25 |  |  | 2025-05-07 | 2025-05-07 | 39,59 | 4,10 | 23,69 | EVS-ISO 29541* |  |  | massi % | D.Suštšik |  | * Матрица не аккредитована
Reg.nr.496/25 |  |  | 2025-05-07 | 2025-05-07 | 39,29 | 4,06 | 23,46 | EVS-ISO 29541* |  |  | massi % | D.Suštšik |  | * Матрица не аккредитована
Reg.nr.497/25 |  |  | 2025-05-07 | 2025-05-07 | 37,80 | 3,93 | 22,63 | EVS-ISO 29541* |  |  | massi % | D.Suštšik |  | * Матрица не аккредитована
Reg.nr.498/25 |  |  | 2025-05-07 | 2025-05-07 | 33,51 | 3,49 | 19,99 | EVS-ISO 29541* |  |  | massi % | D.Suštšik |  | * Матрица не аккредитована
Reg.nr.499/25 |  |  | 2025-05-07 | 2025-05-07 | 35,00 | 3,66 | 20,91 | EVS-ISO 29541* |  |  | massi % | D.Suštšik |  | * Матрица не аккредитована
Reg.nr.500/25 |  |  | 2025-05-07 | 2025-05-07 | 24,70 | 2,44 | 13,01 | EVS-ISO 29541* |  |  | massi % | D.Suštšik |  | * Матрица не аккредитована
Reg.nr.501/25 |  |  | 2025-05-07 | 2025-05-07 | 26,92 | 3,66 | 13,99 | EVS-ISO 29541* |  |  | massi % | D.Suštšik |  | * Матрица не аккредитована
Reg.nr.502/25 |  |  | 2025-05-07 | 2025-05-07 | 38,46 | 4,51 | 24,11 | EVS-ISO 29541* |  |  | massi % | D.Suštšik |  | * Матрица не аккредитована
Reg.nr.504/25 |  |  | 2025-05-09 | 2025-05-09 | 7,14 | 10,83 | <0,07 | ASTM D5291* |  | KM 45/VKFL* | massi % | D.Suštšik |  | * Матрица не аккредитована
Reg.nr.505/25 |  |  | 2025-05-09 | 2025-05-09 | 83,71 | 11,24 | <0,07 | ASTM D5291 | 1,04 | KM 45/VKFL | massi % | D.Suštšik | 3.94
Reg.nr.506/25 |  |  | 2025-05-09 | 2025-05-09 | 79,80 | 7,87 | 0,24 | ASTM D5291 | 0,82 | KM 45/VKFL | massi % | D.Suštšik | 11.27
Reg.nr.512/25 |  |  | 2025-05-09 | 2025-05-09 | 4,43 | 10,62 |  | ASTM D5291* |  |  | massi % | D.Suštšik
Reg.nr.513/25 |  |  | 2025-05-09 | 2025-05-09 | 8,06 | 10,22 |  | ASTM D5291* |  |  | massi % | D.Suštšik
Reg.nr.514/25 |  |  | 2025-05-09 | 2025-05-09 | 8,31 | 10,04 |  | ASTM D5291* |  |  | massi % | D.Suštšik
Reg.nr.516/25 |  |  | 2025-05-12 | 2025-05-12 | 82,84 | 10,25 | 0,13 | ASTM D5291 | 0,84 | KM 45/VKFL | massi % | D.Suštšik
Reg.nr.508/25 |  |  | 2025-05-12 | 2025-05-12 | 26,97 | 2,72 | 0,08 | EVS-ISO 29541 | 1,72 | EVS 664 instr | massi % | D.Suštšik
Reg.nr.509/25 |  |  | 2025-05-12 | 2025-05-12 | 50,08 | 6,03 | 0,19 | EVS-EN ISO 16948 | <0,10 | EVS 664 instr | massi % | D.Suštšik
Reg.nr.527/25 |  |  | 2025-05-19 | 2025-05-19 | 7,86 | 11,17 | <0,07 | ASTM D5291* | <0,10 | KM 45/VKFL* | massi % | D.Suštšik |  | * Матрица не аккредитована
Reg.nr.528/25 |  |  | 2025-05-19 | 2025-05-19 | 83,50 | 11,50 | <0,07 | ASTM D5291 | 1,03 | KM 45/VKFL | massi % | D.Suštšik | 3.9
Reg.nr.529/25 |  |  | 2025-05-19 | 2025-05-19 | 80,25 | 7,91 | 0,26 | ASTM D5291 | 0,96 | KM 45/VKFL | massi % | D.Suštšik | 10.62
Reg.nr.533/25 |  |  | 2025-05-20 | 2025-05-20 | 83,95 | 11,57 | 0,08 | ASTM D5291 | 1,46 | KM 45/VKFL | massi % | D.Suštšik
Reg.nr.536/25 |  |  | 2025-05-20 | 2025-05-20 | 83,29 | 9,25 | 0,19 | ASTM D5291 | 0,78 | KM 45/VKFL | massi % | D.Suštšik
Reg.nr.537/25 |  |  | 2025-05-20 | 2025-05-20 | 85,53 | 12,28 | <0,07 | ASTM D5291 | 0,88 | KM 45/VKFL | massi % | D.Suštšik
Reg.nr.534/25 |  |  | 2025-05-20 | 2025-05-20 | 32,13 | 3,44 | 0,11 | EVS-ISO 29541 | 1,88 | EVS 664 instr | massi % | D.Suštšik
Reg.nr.535/25 |  |  | 2025-05-20 | 2025-05-20 | 5,59 |  |  | EVS-EN 15936 A |  |  | massi % | D.Suštšik
Reg.nr.531/25 |  |  | 2025-05-20 | 2025-05-20 | 1,45 |  |  | EVS-EN 15936 A |  |  | massi % | D.Suštšik
Reg.nr.559/25 |  |  | 2025-05-26 | 2025-05-26 | 85,33 | 11,89 | 0,09 | ASTM D5291 | 0,63 | KM 45/VKFL | massi % | D.Suštšik | 2.06
Reg.nr.560/25 |  |  | 2025-05-26 | 2025-05-26 | 81,49 | 8,97 | 0,32 | ASTM D5291 | 0,58 | KM 45/VKFL | massi % | D.Suštšik | 8.64
Reg.nr.563/25 |  |  | 2025-05-29 | 2025-05-29 | 9,58 | 10,81 | <0,07 | ASTM D5291* | <0,10 | KM 45/VKFL* | massi % | D.Suštšik |  | * Матрица не аккредитована
Reg.nr.564/25 |  |  | 2025-05-29 | 2025-05-29 | 82,96 | 11,04 | 0,07 | ASTM D5291 | 1,06 | KM 45/VKFL | massi % | D.Suštšik | 4.87
Reg.nr.565/25 |  |  | 2025-05-29 | 2025-05-29 | 79,68 | 7,96 | 0,31 | ASTM D5291 | 0,83 | KM 45/VKFL | massi % | D.Suštšik | 11.22
Reg.nr.575/25 |  |  | 2025-06-02 | 2025-06-02 | 83,69 | 11,44 | 0,10 | ASTM D5291 | 1,59 | KM 45/VKFL | massi % | Julia
Reg.nr.582/25 |  |  | 2025-06-04 | 2025-06-04 | 7,79 | 11,13 | 0,42 | ASTM D5291* | <0,10 | KM 45/VKFL* | massi % | Julia |  | * Матрица не аккредитована
Reg.nr.583/25 |  |  | 2025-06-04 | 2025-06-04 | 84,94 | 10,70 | 0,17 | ASTM D5291 | 0,69 | KM 45/VKFL | massi % | Julia | 3.5
Reg.nr.584/25 |  |  | 2025-06-04 | 2025-06-04 | 81,25 | 8,22 | 0,47 | ASTM D5291 | 0,76 | KM 45/VKFL | massi % | Julia | 9.3
167/25 |  |  | 2025-06-05 | 2025-06-05 | 27,46 | 2,68 | 0,07 | EVS-ISO 29541 | 1,51 | EVS 664 instr | massi % | Julia
285/25 |  |  | 2025-06-05 | 2025-06-05 | 50,07 | 6,63 | 0,07 | EVS-EN ISO 16948 | <0,10 | EVS 664 instr | massi % | Julia
457/25 |  |  | 2025-06-05 | 2025-06-05 | 49,44 | 6,27 | 0,26 | EVS-EN ISO 16948 | <0,10 | EVS 664 instr | massi % | Julia
580/25 |  |  | 2025-06-05 | 2025-06-05 | 76,27 | 12,93 | 0,71 | EVS-EN ISO 21663 | <0,10 | EVS-EN ISO 21663 | massi % | Julia
485/23 |  |  | 2025-06-05 | 2025-06-05 | 79,40 | 7,48 | 0,40 | EVS-EN ISO 21663 | 1,71 | EVS-EN ISO 21663 | massi % | Julia
|  |  | 2025-06-05 | 2025-06-05 | 70,08 | 6,98 | 1,65 | EVS-EN ISO 21663 | 1,11 | EVS-EN ISO 21663 | massi % | Julia
|  |  | 2025-06-05 | 2025-06-05 | 78,45 | 7,43 | 0,53 | EVS-EN ISO 21663 | 1,65 | EVS-EN ISO 21663 | massi % | Julia
602/25 |  |  | 2025-06-06 | 2025-06-06 | 7,71 | 10,86 | 0,23 | ASTM D5291* | <0,10 | KM 45/VKFL* | massi % | Julia |  | * Матрица не аккредитована
603/25 |  |  | 2025-06-06 | 2025-06-06 | 84,97 | 11,01 | 0,13 | ASTM D5291 | 0,63 | KM 45/VKFL | massi % | Julia | 3.26
604/25 |  |  | 2025-06-06 | 2025-06-06 | 81,72 | 8,41 | 0,50 | ASTM D5291 | 0,80 | KM 45/VKFL | massi % | Julia | 8.57
613/25 |  |  | 2025-06-10 | 2025-06-10 | 31,85 | 3,33 | 0,08 | EVS-ISO 29541 | 1,91 | EVS 664 instr | massi % | Julia
614/25 |  |  | 2025-06-10 | 2025-06-10 | 5,09 |  |  | EVS-EN 15936 A |  |  | massi % | Julia
от 580/22 |  |  | 2025-06-10 | 2025-06-10 | 78,17 |  |  | EVS-EN ISO 21663 |  |  | massi % | Julia
от 580/22 |  |  | 2025-06-10 | 2025-06-10 | 78,23 |  |  | EVS-EN ISO 21663 |  |  | massi % | Julia
от 292/22 |  |  | 2025-06-10 | 2025-06-10 | 72,07 |  |  | EVS-EN ISO 21663 |  |  | massi % | Julia
от 292/22 |  |  | 2025-06-10 | 2025-06-10 | 70,37 |  |  | EVS-EN ISO 21663 |  |  | massi % | Julia
639/25 |  |  | 2025-06-11 | 2025-06-11 | 13,06 | 9,47 | 0,45 | ASTM D5291* | 0,22 | KM 45/VKFL* | massi % | D.Suštšik
640/25 |  |  | 2025-06-11 | 2025-06-11 | 85,46 | 10,95 | 0,14 | ASTM D5291 | 0,32 | KM 45/VKFL | massi % | D.Suštšik | 3.13
638/25 |  |  | 2025-06-11 | 2025-06-11 | 84,08 | 10,03 | 0,40 | ASTM D5291 | 0,73 | KM 45/VKFL | massi % | D.Suštšik | 4.76
616/25 |  |  | 2025-06-11 | 2025-06-11 | 84,96 | 12,24 | <0,07 | ASTM D5291 | 0,82 | KM 45/VKFL | massi % | D.Suštšik
615/25 |  |  | 2025-06-11 | 2025-06-11 | 83,00 | 9,58 | 0,18 | ASTM D5291 | 0,74 | KM 45/VKFL | massi % | D.Suštšik
636/25 |  |  | 2025-06-12 | 2025-06-12 | 68,47 | 11,15 | 3,31 | EVS-ISO 29541* |  |  | massi % | D.Suštšik |  | * Матрица не аккредитована
641/25 |  |  | 2025-06-12 | 2025-06-12 | 84,17 | 2,39 | 1,61 | EVS-EN ISO 21663 | 0,13 | EVS-EN ISO 21663 | massi % | D.Suštšik
642/25 |  |  | 2025-06-12 | 2025-06-12 | 84,66 | 2,37 | 1,67 | EVS-EN ISO 21663 | <0,10 (0,09) | EVS-EN ISO 21663 | massi % | D.Suštšik
643/25 |  |  | 2025-06-12 | 2025-06-12 | 90,59 | 2,53 | 0,60 | EVS-EN ISO 21663 | <0,10 (0,07) | EVS-EN ISO 21663 | massi % | D.Suštšik
644/25 |  |  | 2025-06-12 | 2025-06-12 | 89,95 | 2,60 | 0,64 | EVS-EN ISO 21663 | <0,10 (0,08) | EVS-EN ISO 21663 | massi % | D.Suštšik
645/25 |  |  | 2025-06-12 | 2025-06-12 | 84,29 | 3,56 | 0,36 | EVS-EN ISO 21663 | <0,10 (0,07) | EVS-EN ISO 21663 | massi % | D.Suštšik
646/25 |  |  | 2025-06-12 | 2025-06-12 | 82,14 | 3,47 | 0,35 | EVS-EN ISO 21663 | <0,10 (0,05) | EVS-EN ISO 21663 | massi % | D.Suštšik
647/25 |  |  | 2025-06-12 | 2025-06-12 | 86,15 | 2,65 | 1,02 | EVS-EN ISO 21663 | 0,10 | EVS-EN ISO 21663 | massi % | D.Suštšik
648/25 |  |  | 2025-06-12 | 2025-06-12 | 86,43 | 2,71 | 1,02 | EVS-EN ISO 21663 | <0,10 (0,08) | EVS-EN ISO 21663 | massi % | D.Suštšik
649/25 |  |  | 2025-06-12 | 2025-06-12 | 80,85 | 2,88 | 4,40 | EVS-EN ISO 21663 | <0,10 (0,03) | EVS-EN ISO 21663 | massi % | D.Suštšik
650/25 |  |  | 2025-06-12 | 2025-06-12 | 82,12 | 2,56 | 4,53 | EVS-EN ISO 21663 | <0,10 (0,03) | EVS-EN ISO 21663 | massi % | D.Suštšik
651/25 |  |  | 2025-06-12 | 2025-06-12 | 82,46 | 2,48 | 4,71 | EVS-EN ISO 21663 | <0,10 (0,03) | EVS-EN ISO 21663 | massi % | D.Suštšik
652/25 |  |  | 2025-06-12 | 2025-06-12 | 82,73 | 2,38 | 4,62 | EVS-EN ISO 21663 | <0,10 (0,03) | EVS-EN ISO 21663 | massi % | D.Suštšik
653/25 |  |  | 2025-06-12 | 2025-06-12 | 79,33 | 3,77 | 2,42 | EVS-EN ISO 21663 | <0,10 (0,03) | EVS-EN ISO 21663 | massi % | D.Suštšik
654/25 |  |  | 2025-06-12 | 2025-06-12 | 79,96 | 3,55 | 2,19 | EVS-EN ISO 21663 | <0,10 (0,03) | EVS-EN ISO 21663 | massi % | D.Suštšik
655/25 |  |  | 2025-06-12 | 2025-06-12 | 91,46 | 0,29 | 4,87 | EVS-EN ISO 21663 | <0,10 (0,06) | EVS-EN ISO 21663 | massi % | D.Suštšik
656/25 |  |  | 2025-06-12 | 2025-06-12 | 20,89 | 2,06 | 0,61 | EVS-EN ISO 21663 | 0,16 | EVS-EN ISO 21663 | massi % | D.Suštšik
657/25 |  |  | 2025-06-12 | 2025-06-12 | 13,98 | 0,55 | 0,44 | EVS-EN ISO 21663 | 0,13 | EVS-EN ISO 21663 | massi % | D.Suštšik
658/25 |  |  | 2025-06-12 | 2025-06-12 | 11,65 | 0,45 | 0,41 | EVS-EN ISO 21663 | 0,15 | EVS-EN ISO 21663 | massi % | D.Suštšik
659/25 |  |  | 2025-06-12 | 2025-06-12 | 89,69 | 2,76 | 0,31 | EVS-EN ISO 21663 | <0,10 | EVS-EN ISO 21663 | massi % | D.Suštšik
660/25 |  |  | 2025-06-12 | 2025-06-12 | 21,25 | 2,44 | 0,92 | EVS-EN ISO 21663 | <0,10 | EVS-EN ISO 21663 | massi % | D.Suštšik
661/25 |  |  | 2025-06-12 | 2025-06-12 | 6,20 | 0,35 | 0,27 | EVS-EN ISO 21663 | <0,10 (0,03) | EVS-EN ISO 21663 | massi % | D.Suštšik
662/25 |  |  | 2025-06-12 | 2025-06-12 | 8,77 | 1,19 | <0,07 | EVS-EN ISO 21663 | <0,10 (0,07) | EVS-EN ISO 21663 | massi % | D.Suštšik
663/25 |  |  | 2025-06-12 | 2025-06-12 | 1,36 | 0,20 | <0,07 | EVS-EN ISO 21663 | <0,10 (0,08) | EVS-EN ISO 21663 | massi % | D.Suštšik
666/25 |  |  | 2025-06-12 | 2025-06-12 | 5,21 |  |  | EVS-EN 15936 A |  |  | massi % | D.Suštšik
671/25 |  |  | 2025-06-17 | 2025-06-17 | 83,81 | 11,55 | 0,08 | ASTM D5291 | 1,59 | KM 45/VKFL | massi % | Julia
681/25 |  |  | 2025-06-19 | 2025-06-19 | 16,26 | 9,39 | 0,29 | ASTM D5291* | 0,25 | KM 45/VKFL* | massi % | Julia
682/25 |  |  | 2025-06-19 | 2025-06-19 | 85,02 | 11,43 | 0,12 | ASTM D5291 | 0,40 | KM 45/VKFL | massi % | Julia | 3.03
683/25 |  |  | 2025-06-19 | 2025-06-19 | 83,34 | 10,25 | 0,29 | ASTM D5291 | 0,81 | KM 45/VKFL | massi % | Julia | 5.31
230/25 |  |  | 2025-06-26 | 2025-06-26 | 45,03 | 5,85 | 0,23 | EVS-EN ISO 16948 | <0,10 | EVS 664 instr | massi % | D.Suštšik
693/25 |  |  | 2025-07-01 | 2025-07-01 | 12,76 | 9,92 | <0,07 | ASTM D5291* | <0,10 | KM 45/VKFL* | massi % | D.Suštšik
694/25 |  |  | 2025-07-01 | 2025-07-01 | 63,96 | 6,02 | 0,52 | ASTM D5291 | 0,42 | KM 45/VKFL | massi % | D.Suštšik | 29.08
696/25 |  |  | 2025-07-03 | 2025-07-03 |  |  |  |  | 5,73 | EVS-EN ISO 21663 | massi % | D.Suštšik
706/25 |  |  | 2025-07-08 | 2025-07-08 | 83,52 | 11,59 | 0,09 | ASTM D5291 | 1,63 | KM 45/VKFL | massi % | Julia
709/25 |  |  | 2025-07-08 | 2025-07-08 | 83,15 | 9,57 | 0,15 | ASTM D5291 | 0,80 | KM 45/VKFL | massi % | Julia
710/25 |  |  | 2025-07-08 | 2025-07-08 | 85,22 | 12,66 | <0,07 | ASTM D5291 | 0,90 | KM 45/VKFL | massi % | Julia
707/25 |  |  | 2025-07-09 | 2025-07-09 | 33,30 | 3,70 | 0,10 | EVS-ISO 29541 | 2,05 | EVS 664 instr | massi % | Julia
708/25 |  |  | 2025-07-09 | 2025-07-09 | 5,62 |  |  | EVS-EN 15936 A |  |  | massi % | Julia
715/25 |  |  | 2025-07-10 | 2025-07-10 | 77,12 | 2,23 | 0,54 | EVS-ISO 29541* | 0,98 | EVS 664 instr* | massi % | Julia | *Без аккредитации, на рабочее состояние
716/25 |  |  | 2025-07-10 | 2025-07-10 | 81,67 | 2,97 | 0,99 | EVS-ISO 29541* | 1,34 | EVS 664 instr* | massi % | Julia | *Без аккредитации, на рабочее состояние
742/25 |  |  | 2025-07-15 | 2025-07-15 | 83,51 | 11,28 | 0,09 | ASTM D5291 | 1,85 | KM 45/VKFL | massi % | Julia
755/25 |  |  | 2025-08-06 | 2025-08-06 | 83,09 | 11,16 | 0,10 | ASTM D5291 | 1,94 | KM 45/VKFL | massi % | D.Suštšik
767/25 |  |  | 2025-08-06 | 2025-08-06 | 82,09 | 9,54 | 0,12 | ASTM D5291 | 0,78 | KM 45/VKFL | massi % | D.Suštšik
764/25 |  |  | 2025-08-06 | 2025-08-06 | 50,15 | 5,56 | 2,73 | EVS-EN ISO 16948 | 0,22 | EVS 664 instr | massi % | D.Suštšik
765/25 |  |  | 2025-08-06 | 2025-08-06 | 50,77 | 6,15 | 0,08 | EVS-EN ISO 16948 | <0,10 | EVS 664 instr | massi % | D.Suštšik
766/25 |  |  | 2025-08-06 | 2025-08-06 | 48,31 | 6,15 | 3,24 | EVS-EN ISO 21663 | <0,10 | EVS-EN ISO 21663 | massi % | D.Suštšik
756/25 |  |  | 2025-08-06 | 2025-08-06 | 80,09 | 7.81 | 0.46 | EVS-EN ISO 21663 | 1,71 |  | massi % | D.Suštšik
|  |  | 2025-08-06 | 2025-08-06 | 65,67 | 7.11 | 3.24 | EVS-EN ISO 21663 | 0,69 |  | massi % | D.Suštšik
|  |  | 2025-08-06 | 2025-08-06 | 79,21 |  |  | EVS-EN ISO 21663 |  |  | massi % | D.Suštšik
781/25 |  |  | 2025-08-08 | 2025-08-08 | 82,98 | 9,53 | 0,16 | ASTM D5291 | 0,75 | KM 45/VKFL | massi % | D.Suštšik
782/25 |  |  | 2025-08-08 | 2025-08-08 | 85,24 | 12,32 | 0.06 | ASTM D5291 | 0,85 | KM 45/VKFL | massi % | D.Suštšik
779/25 |  |  | 2025-08-08 | 2025-08-08 | 34,15 | 3,84 | 0,13 | EVS-ISO 29541 | 2,06 | EVS 664 instr | massi % | D.Suštšik
780/25 |  |  | 2025-08-08 | 2025-08-08 | 6,68 |  |  | EVS-EN 15936 A |  |  | massi % | D.Suštšik
785/25 |  |  | 2025-08-12 | 2025-08-12 | 11,63 |  |  | EVS-EN 15936 A |  |  | massi % | D.Suštšik
786/25 |  |  | 2025-08-12 | 2025-08-12 | 45,18 | 5.26 | 0.15 | EVS-EN 15936 A | 1.51 |  | massi % | D.Suštšik
787/25 |  |  | 2025-08-12 | 2025-08-12 | 43,26 | 4.86 | 0.14 | EVS-EN 15936 A | 1.45 |  | massi % | D.Suštšik
788/25 |  |  | 2025-08-12 | 2025-08-12 | 11,68 |  |  | EVS-EN 15936 A |  |  | massi % | D.Suštšik
789/25 |  |  | 2025-08-12 | 2025-08-12 | 10,63 |  |  | EVS-EN 15936 A |  |  | massi % | D.Suštšik
790/25 |  |  | 2025-08-12 | 2025-08-12 | 17,68 |  |  | EVS-EN 15936 A |  |  | massi % | D.Suštšik
791/25 |  |  | 2025-08-12 | 2025-08-12 | 16,59 |  |  | EVS-EN 15936 A |  |  | massi % | D.Suštšik
792/25 |  |  | 2025-08-12 | 2025-08-12 | 16,88 |  |  | EVS-EN 15936 A |  |  | massi % | D.Suštšik
793/25 |  |  | 2025-08-12 | 2025-08-12 | 14,89 |  |  | EVS-EN 15936 A |  |  | massi % | D.Suštšik
794/25 |  |  | 2025-08-12 | 2025-08-12 | 17,38 |  |  | EVS-EN 15936 A |  |  | massi % | D.Suštšik
795/25 |  |  | 2025-08-12 | 2025-08-12 | 14,60 |  |  | EVS-EN 15936 A |  |  | massi % | D.Suštšik
796/25 |  |  | 2025-08-12 | 2025-08-12 | 11,36 |  |  | EVS-EN 15936 A |  |  | massi % | D.Suštšik
797/25 |  |  | 2025-08-12 | 2025-08-12 | 12,95 |  |  | EVS-EN 15936 A |  |  | massi % | D.Suštšik
798/25 |  |  | 2025-08-12 | 2025-08-12 | 30,00 |  |  | EVS-EN 15936 A |  |  | massi % | D.Suštšik
799/25 |  |  | 2025-08-12 | 2025-08-12 | 46,71 |  |  | EVS-EN 15936 A |  |  | massi % | D.Suštšik
800/25 |  |  | 2025-08-12 | 2025-08-12 | 32,89 |  |  | EVS-EN 15936 A |  |  | massi % | D.Suštšik
801/25 |  |  | 2025-08-12 | 2025-08-12 | 26,89 |  |  | EVS-EN 15936 A |  |  | massi % | D.Suštšik
815/25 |  |  | 2025-08-18 | 2025-08-18 | 83,28 | 11,46 | 0,09 | ASTM D5291 | 1,83 | KM 45/VKFL | massi % | Julia
819/25 |  |  | 2025-08-22 | 2025-08-22 | 8,87 |  |  | EVS-EN 15936 A | 1,62 | EVS-EN ISO 21663 | massi % | D.Suštšik
845/25 |  |  | 2025-09-10 | 2025-09-10 | 83,27 | 11,22 | 0,07 | ASTM D5291 | 1,66 | KM 45/VKFL | massi % | D.Suštšik
781/25 |  |  | 2025-09-12 | 2025-09-12 | 81,93 | 9,54 | 0,16 | ASTM D5291 | 0,78 | KM 45/VKFL | massi % | D.Suštšik
782/25 |  |  | 2025-09-12 | 2025-09-12 | 84,69 | 12,44 | < 0,06 | ASTM D5291 | 0,85 | KM 45/VKFL | massi % | D.Suštšik
851/25 |  |  | 2025-09-12 | 2025-09-12 | 80,41 | 9,17 | 0,14 | ASTM D5291 | 0,70 | KM 45/VKFL | massi % | D.Suštšik
852/25 |  |  | 2025-09-12 | 2025-09-12 | 80,47 | 9,16 | 0,14 | ASTM D5291 | 0,70 | KM 45/VKFL | massi % | D.Suštšik
854/25 |  |  | 2025-09-15 | 2025-09-15 | 32,49 | 3,45 | 0,12 | EVS-ISO 29541 | 2,20 | EVS 664 instr | massi % | D.Suštšik
855/25 |  |  | 2025-09-15 | 2025-09-15 | 6.66 |  |  | EVS-EN 15936 A |  |  | massi % | D.Suštšik
853/25 |  |  | 2025-09-15 | 2025-09-15 | 48,82 | 5,93 | 0,46 | EVS-EN ISO 16948 | <0,10 | EVS 664 instr | massi % | D.Suštšik
858/25 |  |  | 2025-09-16 | 2025-09-16 | 18,50 | 1,62 | 0,40 | EVS-ISO 29541 | 2,89 | EVS 664 instr | massi % | D.Suštšik
859/25 |  |  | 2025-09-16 | 2025-09-16 | 17,66 | 1,59 | 0,39 | EVS-ISO 29541 | 3,01 | EVS 664 instr | massi % | D.Suštšik
866/25 |  |  | 2025-09-22 | 2025-09-22 | 83.75 | 11.34 | 0.061 | ASTM D5291 | 1.645 | KM 45/VKFL | massi % | Julia
889/25 |  |  | 2025-09-28 | 2025-09-28 | 50,32 | 6,21 | 0,06 | EVS-EN ISO 16948 | <0,10 | EVS 664 instr | massi % | Julia
920/25 |  |  | 2025-10-06 | 2025-10-06 | 83,92 | 11,41 | 0,08 | ASTM D5291 | 1,57 | KM 45/VKFL | massi % | D.Suštšik
867/25 |  |  | 2025-10-06 | 2025-10-06 | 86,44 | 13,90 | < 0,06 | ASTM D5291 | <0,10 | KM 45/VKFL | massi % | D.Suštšik
868/25 |  |  | 2025-10-06 | 2025-10-06 | 85,77 | 13,90 | < 0,06 | ASTM D5291 | <0,10 | KM 45/VKFL | massi % | D.Suštšik
869/25 |  |  | 2025-10-06 | 2025-10-06 | 85,55 | 14,05 | < 0,06 | ASTM D5291 | <0,10 | KM 45/VKFL | massi % | D.Suštšik
995/25 |  |  | 2025-10-10 | 2025-10-10 | 83,85 | 9,90 | 0,17 | ASTM D5291 | 0,73 | KM 45/VKFL | massi % | D.Suštšik
996/25 |  |  | 2025-10-10 | 2025-10-10 | 84,92 | 12,68 | < 0,06 | ASTM D5291 | 0,83 | KM 45/VKFL | massi % | D.Suštšik
924/25 |  |  | 2025-10-10 | 2025-10-10 | 85,26 | 14,52 | < 0,06 | ASTM D5291 | <0,10 | KM 45/VKFL | massi % | D.Suštšik | 0.22
926/25 |  |  | 2025-10-10 | 2025-10-10 | 85,42 | 14,47 | < 0,06 | ASTM D5291 | <0,10 | KM 45/VKFL | massi % | D.Suštšik | 0.11
massi %
massi %
massi %
massi %
massi %
massi %
massi %
massi %
massi %
massi %
massi %
Note on J149: Author: под фопросом изза неправленой работы ловушки на серу Результат подтвержден на UV анализатолре
Note on J150: Author: под фопросом изза неправленой работы ловушки на серу Анализ повторен 07.05.2025